## D20 ABNT
| Relatório de Ensaio Físico de Espumas | [31 empty] | BLOCO 6 |  |  | BLOCO 3 |  | BLOCO 4 | BLOCO 2 | BLOCO 2 | BLOCO 2 | BLOCO 3 | FADIGA ********** BLOCO 4 | FADIGA DEF ********** |  |  |  |  | BLOCO 2 | BLOCO 3 | BLOCO 3 | FADIGA DEF ********** | FADIGA KPA ********** |  |  |  | UF - 2080-00 ( BRANCO ) | UF - 2080-00 ( BRANCO ) |  |  | UF - 2080-00 ( BRANCO ) |  |  |  | UF - 2080-00 ( BRANCO ) | UF - 2080-00 ( BRANCO ) | UF - 2080-00 ( BRANCO ) |  | UF - 2080-00 ( BRANCO ) | UF - 2080-00 ( BRANCO ) | UF - 2080-00 ( BRANCO ) |  | UF - 2080-00 ( BRANCO ) | CONFERIR UF - 2080-00 ( BRANCO ) | UF - 2080-00 ( BRANCO ) | UF - 2080-00 ( BRANCO ) |  |  | UF - 2080-00 ( BRANCO ) | UF - 2080-00 ( BRANCO ) | UF - 2080-00 ( BRANCO ) |  | UF - 2080-00 ( BRANCO ) | UF - 2080-00 ( BRANCO ) | FADIGA FUNDO | FADIGA TOPO | FADIGA SKIPLOT | FADIGA TOPO | FADIGA MEIO | FADIGA SKIPLOT | FADIGA SKIPLOT | FADIGA SKIPLOT | FADIGA SKIPLOT |  | FADIGA MEIO | FADIGA SKIPLOT | BRANCA | FADIGA FUNDO BRANCA |  | FADIGA TOPO BRANCA | FADIGA SKIPLOT jão tirou | FADIGA MEIO | FADIGA SKIPLOT | FADIGA SKIPLOT |  | FADIGA FUNDO | FADIGA TOPO | FADIGA SKIPLOT |  | FADIGA SKIPLOT | FADIGA SKIPLOT | FADIGA SKIPLOT | FADIGA SKIPLOT | FADIGA MEIO | FADIGA SKIPLOT | FADIGA SKIPLOT |  | FADIGA SKIPLOT |  | FADIGA FUNDO | FADIGA SKIPLOT |  | FADIGA SKIPLOT | FADIGA SKIPLOT | FADIGA SKIPLOT | FADIGA TOPO | FADIGA SKIPLOT | FADIGA SKIPLOT | FADIGA SKIPLOT | FADIGA MEIO | FADIGA FUNDO | FADIGA SKIPLOT | FADIGA SKIPLOT |  | FADIGA SKIPLOT | FADIGA SKIPLOT |  |  |  | FADIGA SKIPLOT |  | ILD, FADIGA, KPA SKIPLOT | ILD, FADIGA, KPA SKIPLOT |  | KRATOS MANUTENÇÃO | ILD, FADIGA, KPA SKIPLOT | KRATOS MANUTENÇÃO | ILD, FADIGA, KPA SKIPLOT | ILD, FADIGA, KPA SKIPLOT |  | ILD, FADIGA, KPA SKIPLOT | ILD, FADIGA, KPA SKIPLOT | KRATOS MANUTENÇÃO |  | KRATOS MANUTENÇÃO | KRATOS MANUTENÇÃO
[6 empty] | UF - 2080-00 ( BRANCO ) |  |  |  |  | UF - 2080-00 ( BRANCO ) | [6 empty] | UF - 2080-16 ( ROSA ) |  |  | UF - 2080-16 ( ROSA ) |  |  |  | UF - 2080-00 ( BRANCO ) | UF - 2080-00 ( BRANCO ) | UF - 2080-00 ( BRANCO ) | UF - 2080-00 ( BRANCO ) | UF - 2080-00 ( BRANCO ) |  |  | BLOCO 4 | UF - 2080-00 ( BRANCO ) | BLOCO 3 |  | UF - 2080-00 ( BRANCO ) |  | UF - 2080-00 ( BRANCO ) | UF - 2080-00 ( BRANCO ) | UF - 2080-00 ( BRANCO ) |  | UF - 2080-00 ( BRANCO ) | UF - 2080-00 ( BRANCO ) | BLOCO 2 | BLOCO 3 | BLOCO 2 | BLOCO 2 | BLOCO 2 | UF - 2080-00 ( BRANCO ) | UF - 2080-00 ( BRANCO ) | UF - 2080-00 ( BRANCO ) | BLOCO 2 | BLOCO 2 | BLOCO 2 | ********** | ********** | ********** | BLOCO 2 | BLOCO 3 | BLOCO 3 | BLOCO 2 | BLOCO 3 | BLOCO 4 | BLOCO 2 | BLOCO 4 | BLOCO 2 | BLOCO 1 | BLOCO 3 | SKIPLOT | SKIPLOT | SKIPLOT | BLOCO 2 | BLOCO 3 | BLOCO 2 | BLOCO 3 | BLOCO 2 | BLOCO 3 | BLOCO 3 | BLOCO 2 | BLOCO 3 | BLOCO 2 | BLOCO 2 | BLOCO 2 | BLOCO 2 | BLOCO 2 | BLOCO 3 | BLOCO 2 | BLOCO 3 | BLOCO 5 | BLOCO 2 | BLOCO 3 | BLOCO 2 | BLOCO 3 | SKIPLOT | BLOCO 2 | BLOCO 2 | SKIPLOT | BLOCO 2 | SKIPLOT | BLOCO 2 | BLOCO 2 | BLOCO 2 | BLOCO 2 | BLOCO 2 | SKIPLOT | BLOCO 2 | BLOCO 2 | BLOCO 2 | BLOCO 3 | BLOCO 2 | BLOCO 2 | BLOCO 2 | BLOCO 1 | BLOCO 2 | BLOCO 2 | BLOCO 2 | SKIPLOT | BLOCO 2 | SKIPLOT | BLOCO 2 | BLOCO 2 | SKIPLOT | BLOCO 2 | BLOCO 3 | BLOCO 2 | BLOCO 1 | BLOCO 2 | BLOCO 3 | BLOCO 4 | BLOCO 2 | BLOCO 2 | BLOCO 1 | BLOCO 1 | SKIPLOT | BLOCO 1 | BLOCO 2 | BLOCO 1 | SKIPLOT | SKIPLOT | BLOCO 2 | SKIPLOT | BLOCO 2 | BLOCO 2 | SKIPLOT | BLOCO 2 | BLOCO 2 | BLOCO 1 | BLOCO 2 | BLOCO 2 | SKIPLOT | BLOCO 1 | BLOCO 2 | BLOCO 2 | SKIPLOT | BLOCO 2 | BLOCO 2 | SKIPLOT | BLOCO 2 | BLOCO 3
Descrição: | UF 2080-22 |  | Data de Analise: |  | 2022-01-05 | 2022-01-06 | 2022-01-31 | 2022-03-08 | 2022-03-08 | 2022-03-11 | 2022-03-11 | 2022-03-28 | 2022-04-12 | 2022-04-21 | 2022-04-29 | 2022-05-17 | 2022-05-24 | 2022-05-26 | 2022-06-21 | 2022-06-29 | 2022-08-08 | 2022-07-20 | 2022-07-29 | 2022-08-12 | 2022-08-18 | 2022-09-28 | 2022-10-14 | 2022-10-27 | 2022-11-09 | 2022-11-23 | 2022-12-06 | 2023-01-23 | 2023-01-20 | 2023-02-24 | 2023-03-14 | 2023-04-20 | 2023-04-26 | 2023-05-08 | 2023-05-22 | 2023-05-29 | 2023-05-30 | 2023-06-07 | 2023-06-15 | 2023-06-29 | 2023-07-13 | 2023-07-17 | 2023-07-26 | 2023-08-10 | 2023-08-10 | 2023-08-14 | 2023-08-22 | 2023-08-25 | 2023-08-28 | 2023-09-11 | 2023-10-02 | 2023-10-05 | 2023-10-11 | 2023-10-16 | 2023-10-20 | 2023-10-26 | 2023-10-31 | 2023-11-03 | 2023-11-06 | 2023-11-25 | 2023-11-25 | 2023-11-28 | 2023-11-30 | 2023-12-13 |  |  |  | 2024-01-09 | 2024-01-12 | 2024-01-23 | 2024-01-25 | 2024-02-07 | 2024-02-06 | 2024-02-06 | 2024-02-20 | 2024-02-28 | 2024-03-08 | 2024-03-20 | 2024-03-20 | 2024-04-01 | 2024-04-09 | 2024-04-18 | 2024-04-26 | 2024-05-09 | 2024-05-10 | 2024-05-13 | 2024-05-15 | 2024-05-21 | 2024-05-24 | 2024-06-14 | 2024-06-19 | 2024-06-28 | 2024-07-02 | 2024-07-05 | 2024-07-16 | 2024-07-22 | 2024-07-29 | 2024-08-06 | 2024-08-08 | 2024-08-16 | 2024-08-19 | 2024-08-23 | 2024-09-10 | 2024-09-16 | 2024-09-23 | 2024-09-18 | 2024-09-25 | 2024-09-26 | 2024-09-30 | 2024-10-02 | 2024-10-09 | 2024-10-17 | 2024-10-22 | 2024-10-23 | 2024-10-29 | 2024-11-12 | 2024-11-13 | 2024-11-14 | 2024-11-21 | 2024-11-25 | 2024-12-03 | 2024-12-03 |  | 2024-12-06 | 2024-12-12 | 2024-12-13 | 2025-01-10 | 2025-01-15 | 2025-01-20 | 2025-01-21 | 2025-01-28 | 2025-01-28 | 2025-02-06 | 2025-02-07 | 2025-02-12 | 2025-02-17 | 2025-02-19 | 2025-02-21 | 2025-02-25 | 2025-02-26 | 2025-03-18 | 2025-03-27 | 2025-04-04 | 2025-04-10 | 2025-04-15 | 2025-04-15 | 2025-04-16 | 2025-04-22 | 2025-05-05 | 2025-05-06 | 2025-05-07 | 2025-05-13 | 2025-05-15 | 2025-05-20 | 2025-05-27
Cliente: | Umaflex Conchal - SP |  | Lote: |  | 338388 | 338389 | 340896 | 345263 | 346179 | 346942 | 348109 | 348408 | 350388 | 351189 | 352335 | 354092 | 354621 | 356304 | 359305 | 360911 | 361241 | 363069 | 363776 | 365742 | 366591 | 370133 | 372645 | 372754 | 374732 | 376152 | 377710 | 381113 | 381385 | 384757 | 385670 | 388916 | 389507 | 390441 | 391833 | 392401 | 392834 | 393726 | 394256 | 395099 | 396802 | 397067 | 398111 | 399514 | 399634 | 399906 | 400625 | 400865 | 401020 | 402265 | 404732 | 405239 | 405630 | 405804 | 406679 | 407297 | 407672 | 48093 | 408393 | 410235 | 410458 | 410906 | 411017 | 411627 | 412267 | 412690 | 412925 | 413070 | 414214 | 415313 | 415560 | 416173 | 416255 | 49046 | 428147 | 443657 | 451993 | 662156 | 669394 | 682607 | 689760 | 720848 | 753177 | 787562 | 794091 | 803926 | 809278 | 826908 | 856981 | 938524 | 953442 | 16005904 | 16019354 | 16026694 | 6052505 | 60598148 | 6063879 | 6069837 | 6074923 | 6083037 | 69084030 | 6088133 | 6097299 | 6101914 |  | 6103549 | 6110136 | 6111167 | 6112430 | 6114221 | 16119193 | 16125148 | 1612778 | 16128906 | 16132173 | 141529 | 142277 | 142726 | 147040 | 149496 | 153689 | 154676 |  | 163546 | 168630 | 170061 | 176213 | 179182 | 183027 | 183737 | 186249 | 188159 | 195894 | 196554 | 198039 | 202125 | 203616 | 204937 | 205816 | 206377 | 218742 | 240336 | 250112 | 252159 | 256613 | 257710 | 259504 | 261971 | 269790 | 271093 | 273346 | 279102 | 280904 | 284672 | 289356
Complemento: | D20 AZUL |  | Data de Produção |  | 2022-01-03 | 2022-01-03 | 2022-01-20 | 2022-02-21 | 2022-02-28 | 2022-03-08 | 2022-03-15 | 2022-03-17 | 2022-04-04 | 2022-04-11 | 2022-04-20 | 2022-05-04 | 2022-05-09 | 2022-05-20 | 2022-06-13 | 2022-06-27 | 2022-06-29 | 2022-07-13 | 2022-07-20 | 2022-08-05 | 2022-08-12 | 2022-09-16 | 2022-10-11 | 2022-10-13 | 2022-11-03 | 2022-11-17 | 2022-12-02 | 2023-01-16 | 2023-01-18 | 2023-02-22 | 2023-03-09 | 2023-04-17 | 2023-04-24 | 2023-05-04 | 2023-05-18 | 2023-05-24 | 2023-05-29 | 2023-06-06 | 2023-06-14 | 2023-06-26 | 2023-07-11 | 2023-07-13 | 2023-07-25 | 2023-08-08 | 2023-08-09 | 2023-08-11 | 2023-08-21 | 2023-08-23 | 2023-08-24 | 2023-09-06 | 2023-09-28 | 2023-10-04 | 2023-10-09 | 2023-10-10 | 2023-10-18 | 2023-10-24 | 2023-10-26 | 2023-10-30 | 2023-11-01 | 2023-11-21 | 2023-11-22 | 2023-11-27 | 2023-11-28 | 2023-12-01 | 2023-12-07 | 2023-12-12 | 2023-12-13 | 2023-12-14 | 2024-01-08 | 2024-01-19 | 2024-01-22 | 2024-01-26 | 2024-01-29 | 2024-02-05 | 2024-02-19 | 2024-02-27 | 2024-03-06 | 2024-03-14 | 2024-03-19 | 2024-03-27 | 2024-04-04 | 2024-04-17 | 2024-04-25 | 2024-05-07 | 2024-05-08 | 2024-05-10 | 2024-05-14 | 2024-05-17 | 2024-05-23 | 2024-06-12 | 2024-06-18 | 2024-06-26 | 2024-07-01 | 2024-07-04 | 2024-07-15 | 2024-07-19 | 2024-07-25 | 2024-08-05 | 2024-08-07 | 2024-08-15 | 2024-08-16 | 2024-08-22 | 2024-09-05 | 2024-09-12 |  | 2024-09-16 | 2024-09-24 | 2024-09-25 | 2024-09-27 | 2024-10-01 | 2024-10-07 | 2024-10-16 | 2024-10-21 | 2024-10-22 | 2024-10-28 | 2024-11-11 | 2024-11-12 | 2024-11-13 | 2024-11-20 | 2024-11-22 | 2024-11-29 | 2024-12-02 |  | 2024-12-05 | 2024-12-11 | 2024-12-12 | 2025-01-09 | 2025-01-14 | 2025-01-17 | 2025-01-20 | 2025-01-24 | 2025-01-27 | 2025-02-05 | 2025-02-06 | 2025-02-11 | 2025-02-14 | 2025-02-18 | 2025-02-20 | 2025-02-24 | 2025-02-25 | 2025-03-17 | 2025-03-25 | 2025-04-02 | 2025-04-07 | 2025-04-11 | 2025-04-14 | 2025-04-15 | 2025-04-17 | 2025-05-02 | 2025-05-05 | 2025-05-06 | 2025-05-12 | 2025-05-14 | 2025-05-19 | 2025-05-23
Propriedades Físicas | Método | Unidades | Especificado |  | Resultado | Resultado | Resultado | Resultado | Resultado | Resultado | Resultado | Resultado | Resultado | Resultado | Resultado | Resultado | Resultado | Resultado | Resultado | Resultado | Resultado | Resultado | Resultado | Resultado | Resultado | Resultado | Resultado | Resultado | Resultado | Resultado | Resultado | Resultado | Resultado | Resultado | Resultado | Resultado | Resultado | Resultado | Resultado | Resultado | Resultado | Resultado | Resultado | Resultado | Resultado | Resultado | Resultado | Resultado | Resultado | Resultado | Resultado | Resultado | Resultado | Resultado | Resultado | Resultado | Resultado | Resultado | Resultado | Resultado | Resultado | Resultado | Resultado | Resultado | Resultado | Resultado | Resultado | Resultado | Resultado | Resultado | Resultado | Resultado | Resultado | Resultado | Resultado | Resultado | Resultado | Resultado | Resultado | Resultado | Resultado | Resultado | Resultado | Resultado | Resultado | Resultado | Resultado | Resultado | Resultado | Resultado | Resultado | Resultado | Resultado | Resultado | Resultado | Resultado | Resultado | Resultado | Resultado | Resultado | Resultado | Resultado | Resultado | Resultado | Resultado | Resultado | Resultado | Resultado | Resultado | Resultado | Resultado | Resultado | Resultado | Resultado | Resultado | Resultado | Resultado | Resultado | Resultado | Resultado | Resultado | Resultado | Resultado | Resultado | Resultado | Resultado | Resultado | Resultado | Resultado | Resultado | Resultado | Resultado | Resultado | Resultado | Resultado | Resultado | Resultado | Resultado | Resultado | Resultado | Resultado | Resultado | Resultado | Resultado | Resultado | Resultado | Resultado | Resultado | Resultado | Resultado | Resultado | Resultado | Resultado | Resultado | Resultado | Resultado | Resultado | Resultado | Resultado | Resultado | Resultado | Resultado | Resultado | Resultado | Resultado | Resultado | Resultado | Resultado | Resultado | Resultado | Resultado | Resultado | Resultado | Resultado | Resultado | Resultado | Resultado | Resultado | Resultado | Resultado | Resultado | Resultado
Densidade (min) e (máx) | NBR 8537 | kg/m3 | 18 | 22 | 18.80667 | 18.80667 | 18.72667 | 19.01667 | 18.55 | 18.60667 | 18.60667 | 18.45333 | 18.72333 | 18.54 | 18.76333 | 18.66667 | 18.73333 | 18.66667 | 18.35333 | 18.41333 | 18.53667 | 18.44333 | 18.39667 | 18.13667 | 18.14 | 17.91333 | 18.08 | 17.90333 | 19.05 | 19.11333 | 19.03333 | 18.84667 | 18.84667 | 18.99333 | 18.41 | 19.09 | 18.76667 | 18.89 | 18.92 | 19.15 | 19.02333 | 19.12333 | 18.91 | 19.76 | 19.51 | 18.44667 | 19.23333 | 18.74 | 18.54333 | 18.48 | 19.31667 | 18.57 | 18.47 | 19.68 | 19.76333 | 19.4 | 19.36667 | 18.60667 | 18.71667 | 18.49967 | 18.34333 | 18.52333 | 18.687 | 18.62333 | 18.46667 | 18.68 | 18.46667 | 18.52 | 18.6 | 18.61 | 18.62 | 18.23 | 18.84 | 18.42333 | 18.87333 | 18.49 | 18.73333 | 18.96 | 18.63 | 18.46 | 18.93 | 18.77 | 18.68667 | 18.66 | 18.6 | 18.66333 | 18.79333 | 18.61667 | 18.86667 | 18.94 | 18.82 | 19.538 | 19.05667 | 18.90333 | 18.93667 | 18.96667 | 18.75667 | 18.68667 | 18.57333 | 18.61667 | 19.11 | 18.84667 | 18.65667 | 18.59667 | 18.63667 | 18.71333 | 18.41667 | 18.46 | 18.65333 | 18.29333 | 18.59667 | 18.39333 | 18.56 | 18.15 | 18.75 | 18.94333 | 18.90333 | 18.95 | 19.02333 | 18.92333 | 18.68667 | 18.73 | 19.01 | 19.28667 | 18.98333 | 19.31667 |  | 19.23667 | 19.23667 | 19.21667 | 19.16333 | 19.34 | 19.31667 | 19.33333 | 19.46 | 19.27333 | 18.93 | 19.06 | 19.06333 | 19.18333 | 18.89667 | 19.45 | 19.56 | 19.19 | 19.59333 | 19.31667 | 19.25333 | 19.60333 | 19.37667 | 19.48333 | 19.36667 | 19.46667 | 19.68333 | 19.34 | 19.90333 | 19.51333 | 19.46667 | 19.28333 | 19.37
Resiliência, % (min) | NBR 8619 | % | 30 |  | 43.66667 | 43.66667 | 41.66667 | 41.33333 | 42.33333 | 45.33333 | 45.33333 | 42.33333 | 44 | 39.66667 | 40.33333 | 39.66667 | 36.66667 | 39.66667 | 44.66667 | 42.66667 | 44 | 43.66667 | 44 | 45.66667 | 46.33333 | 45 | 40.33333 | 43.33333 | 37.66667 | 39.33333 | 44.66667 | 43 | 45.33333 | 43 | 39.66667 | 39.66667 | 46 | 45.33333 | 44 | 41.66667 | 45.33333 | 45 | 40.33333 | 45.33333 | 45 | 45 | 44.66667 | 47 | 47.33333 | 47 | 49.33333 | 47.66667 | 47.33333 | 43.33333 | 44 | 43.66667 | 42.33333 | 41.33333 | 46 | 46 | 40.66667 | 44.33333 | 47.33333 | 46 | 41.66667 | 45.33333 | 39.66667 | 41 | 42 | 43 | 44 | 45 | 42.33333 | 42.33333 | 42.33333 | 44.66667 | 41.66667 | 46.33333 | 46.33333 | 43 | 40 | 39 | 41 | 41 | 42 | 44.33333 | 46.33333 | 46.66667 | 44.66667 | 51.33333 | 44.33333 | 45.66667 | 40.33333 | 45.33333 | 45.33333 | 41 | 45 | 46.33333 | 46 | 45.33333 | 42.33333 | 43.66667 | 47 | 47 | 45.33333 | 44.33333 | 43.33333 | 40.33333 | 41 | 43 | 43 | 43 | 39.66667 | 46 | 45.66667 | 45.66667 | 44 | 45.33333 | 43.66667 | 41.66667 | 41.66667 | 42 | 42 | 42 | 43.33333 | 44 |  | 43.66667 | 43 | 43 | 44.33333 | 42.66667 | 43 | 41.33333 | 42.33333 | 39.66667 | 42.33333 | 42.33333 | 42.33333 | 47.33333 | 41.66667 | 40 | 40 | 40 | 44.66667 | 41 | 40.66667 | 43 | 43.66667 | 44 | 41.33333 | 39.66667 | 40.33333 | 42 | 40.66667 | 41 | 41.33333 | 41.33333 | 42
Força de indentação (FI) - Dureza a 25%, N (min) | NBR 9176 | N | NÃO APLICA |  | 96.76 | 96.76 | 87.60667 | 84.17667 | 86.16667 | 76.33 | 76.33 | 93.49 | 90.22333 | 87.77 | 84.17667 | 84.01 | 85.32 | 84.01 | 105.7467 | 108.04 | 78.12667 | 121.5233 | 112.5367 | 91.69667 | 86.3 | 88.59 | 76.16667 | 80.25333 | 90.55 | 91.53 | 102.1567 | 84.99333 | 87.61 | 94.30667 | 89.36467 | 90.59333 | 89.07667 | 89.07667 | 91 | 90.71333 | 87.44333 | 94.68 | 87.44333 | 85.81 | 83.35667 | 93.98 | 85.81 | 93.16333 | 89.89667 | 90.71333 | 90.71333 | 96.86667 | 88.26333 | 78.13 | 80.41 | 80.41 | 87.07667 | 90.91 | 88.26333 | 107.06 | 85.81 | 89.08 | 86.62333 | 80.90667 | 84.99 | 82.54 | 84.80667 | 99.70333 | 105 | 107 | 108 | 100.5167 | 93.16333 | 80.08333 | 82.55033 | 115.23 | 93.98 | 95.61667 | 100.5167 | 83.35667 | 86.62333 | 85.77333 | 84.17333 | 85.81 | 85.81 | 83.35667 | 89.89667 | 88.26333 | 93.16333 | 80.09 | 104.6067 | 85.81 | 93.98 | 107.83 | 93.98 | 87.44667 | 93.15 | 96.43333 | 99.53 | 97.25 | 98.88333 | 94.79667 | 89.89667 | 95.61333 | 95.37667 | 93.16333 | 96.43333 | 103.7867 | 106.2433 | 79.27333 | 83.29333 | 88.27333 | 84.99333 | 86.63 | 93.16333 | 85.9 | 86.41667 | 85.80667 | 87.03 | 81.72333 | 86.622 | 90.652 | 85.81 | 91.53 | 82.54 | 79.4 |  | 81.72333 | 85.81 | 88.26333 | 89.89667 | 87.44333 | 89.07667 | 91.47333 | 86.62667 | 85.81 | 85.81 | 89.07667 | 91.84 | 105.4233 | 90.84 | 106.0667 | 92.47 | 100.3333 | 92.43667 | 95 | 93.33333 | 99 | 95 | 90 | 87 | 90 | 88 | 91 | 88 | 93 | 90 | 89 | 86.22
Força de indentação (FI) - Dureza a 40%, N (min) | NBR 9176 | N | 95 |  | 114.74 | 114.74 | 105.5867 | 101.83 | 99.19 | 96.56 | 96.56 | 112.45 | 109.8333 | 106.5667 | 103.9533 | 103.79 | 103.4633 | 103.79 | 128.3067 | 128.9567 | 95.45 | 132.6967 | 146.43 | 110.8167 | 106.0767 | 105.0967 | 90.87667 | 96.92333 | 110.49 | 111.1433 | 122.0933 | 101.99 | 103.9533 | 111.9567 | 107.7133 | 106.24 | 107.0567 | 106.27 | 110 | 109.5067 | 106.24 | 111.96 | 105.42 | 103.79 | 101.3367 | 112.7767 | 106.24 | 110.3233 | 108.44 | 108.69 | 109.5067 | 118.6533 | 106.24 | 141.3833 | 147.94 | 144.6067 | 151.2733 | 108.6667 | 107.0567 | 126.5033 | 102.97 | 107.0567 | 105.4233 | 101.3367 | 104.6033 | 102.1533 | 103.01 | 119.1667 | 121 | 123 | 124 | 118.5 | 111.1433 | 96.43333 | 99.7 | 128.2947 | 111.9633 | 115.23 | 116.8967 | 100.4833 | 105.42 | 103.79 | 102.1533 | 102.97 | 102.97 | 98.88333 | 108.6933 | 105.4233 | 110.3267 | 100.5167 | 124.22 | 102.97 | 112.578 | 126.7567 | 111.971 | 105.4233 | 111.0367 | 116.0467 | 118.4233 | 115.2267 | 119.3133 | 113.5967 | 108.6933 | 114.4133 | 111.79 | 112.7767 | 113.5933 | 123.4033 | 125.8533 | 95.61667 | 104.6067 | 107.0567 | 103.79 | 103.79 | 111.96 | 102.1533 | 104.4333 | 103.79 | 104.0433 | 98.88667 | 103.79 | 107.7667 | 102.1533 | 111.16 | 99.7 | 99 |  | 103.1567 | 104.6067 | 105.4233 | 107.8733 | 105.4233 | 107.0567 | 109.4 | 104.61 | 102.97 | 103.79 | 108.21 | 107.7667 | 126.67 | 110.5533 | 116 | 111.8433 | 115 | 118 | 121.3333 | 119.6667 | 118 | 117 | 112 | 110 | 107 | 117 | 120 | 115 | 121 | 117 | 109 | 105.42
Força de indentação (FI) - Dureza a 65%, N (min) | NBR 9176 | N | NÃO APLICA |  | 195.81 | 195.81 | 189.4667 | 178.9733 | 174.4967 | 168.84 | 168.84 | 195.6467 | 193.1933 | 196.6267 | 192.3767 | 191.56 | 185.84 | 191.56 | 227.1867 | 228.3367 | 167.86 | 232.2467 | 233.15 | 188.6167 | 187.8033 | 180.81 | 160.0133 | 173.3867 | 199.4733 | 195.6467 | 210.8467 | 171.6233 | 176.6867 | 188.4567 | 188.9433 | 186.03 | 187.9633 | 187.66 | 195 | 194.5033 | 189.5967 | 192.8467 | 191.2433 | 183.06 | 177.08 | 189.5933 | 194.6833 | 193.3933 | 193.77 | 190.4133 | 195.2 | 205.7767 | 189.5967 | 143.0167 | 143.66 | 150.3267 | 160.3267 | 193.45 | 192.1033 | 215.723 | 182.3267 | 192.1067 | 190.2467 | 186.33 | 187.1467 | 185.6333 | 183.0533 | 209.1833 | 212 | 215 | 216 | 200.22 | 194.5033 | 146.2833 | 181.4267 | 213.4167 | 189.6967 | 189.5467 | 197.7733 | 178.79 | 187.9633 | 181.4467 | 182.2867 | 181.4267 | 178.8633 | 174.8877 | 185.52 | 183.8767 | 184.6967 | 182.2333 | 208 | 178.9733 | 197.7733 | 211.61 | 197.7733 | 187.97 | 197.0933 | 207.5767 | 210.53 | 200.22 | 211.54 | 200.2233 | 200.2233 | 197.9233 | 195.8233 | 197.76 | 195.4 | 209.2133 | 213.2933 | 176.5233 | 186.3367 | 193.8633 | 191.2333 | 181.4233 | 192.05 | 179.02 | 180.1 | 184.6933 | 185.4567 | 174.8767 | 186.3067 | 195.7667 | 180.61 | 195.32 | 177.3433 | 164.2633 |  | 179.15 | 190.4167 | 189.4067 | 186.33 | 183.8767 | 186.3297 | 190.3397 | 183.97 | 180.61 | 186.33 | 192.8233 | 194.49 | 223.9667 | 196.0467 | 222 | 198.7167 | 210 | 197.38 | 202 | 198.6667 | 201.3333 | 200 | 195 | 189 | 185 | 184 | 187 | 180 | 192 | 183 | 205 | 197.3567
Fator Conforto (min) | NBR 9176 | * | 2 |  | 2.023333 | 2.023333 | 2.123333 | 2.126667 | 2.14 | 2.213333 | 2.213333 | 2.093333 | 2.14 | 2.24 | 2.286667 | 2.276667 | 2.176667 | 2.276667 | 2.15 | 2.1 | 2.15 | 2.15 | 2.136667 | 2.06 | 2.176667 | 2.02 | 2.103333 | 2.163333 | 2.203333 | 2.14 | 2.066667 | 2.02 | 2.02 | 2 | 2.116667 | 2.056667 | 2.113333 | 2.113333 | 2.1 | 2.143333 | 2.166667 | 2.033333 | 2.186667 | 2.136667 | 2.13 | 2.016667 | 2.256667 | 2.08 | 2.23 | 2.204 | 2.186667 | 2.136667 | 2.153333 | 2.123333 | 2.123333 | 2.123333 | 2.123333 | 2.133333 | 2.133333 | 2.066667 | 2.133333 | 2.133333 | 2.2 | 2.296 | 2.243333 | 2.266667 | 2.21 | 2.2 | 2.2 | 2.2 | 2.2 | 2 | 2.09 | 2.153333 | 2.203333 | 2.203333 | 2.203333 | 2.086667 | 2.086667 | 2.086667 | 2.17 | 2.113333 | 2.156667 | 2.156667 | 2.086667 | 2.086667 | 2.063333 | 2.086667 | 2.033333 | 2.276667 | 2.006667 | 2.09 | 2.11 | 2.006667 | 2.106667 | 2.157 | 2.133333 | 2.15 | 2.15 | 2.063333 | 2.15 | 2.113333 | 2.113333 | 2.113333 | 2.113333 | 2.126667 | 2.02 | 2.133333 | 2 | 2.18 | 2.156667 | 2.31 | 2.25 | 2.1 | 2.061667 | 2.093333 | 2.093333 | 2.156667 | 2.156667 | 2.143333 | 2.08 | 2.08 | 2.08 | 2.14 | 2.15 | 2.073333 |  | 2.19 | 2.22 | 2.153333 | 2.13 | 2.103333 | 2.13 | 2.13 | 2.163333 | 2.123333 | 2.17 | 2.17 | 2.17 | 2.123333 | 2.17 | 2.123333 | 2.17 | 2.17 | 2.17 | 2.17 | 2.17 | 2.17 | 2.17 | 2.17 | 2.17 | 2.17 | 2.17 | 2.2 | 2.2 | 2.17 | 2.2 | 2.2 | 2.2
Fadiga Dinâmica - Perda de espessura, % (máx) | NBR 9177 | % | 6 |  | 2.715783 | 2.715783 | 3.371542 | 3.565836 | 2.64118 | 2.312174 | 2.312174 | 2.227603 | 1.111137 | 2.455269 | 2.839892 | 3.679422 | 4.495107 | 3.679422 | 1.873703 | 1.804582 | 2.682637 | 1.201945 | 1.689497 | 2.085449 | 1.808061 | 1.294184 | 2.98927 | 3.133516 | 1.518659 | 3.907362 | 0.6663024 | 3.166424 | 3.317416 | 1.948636 | 1.280495 | 3.115119 | 2.101216 | 2.637517 | 4 | 2.979813 | 3.942025 | 5.134447 | 4.257569 | 2.861622 | 2.392346 | 2.959607 | 3.490842 | 3.834401 | 2.811362 | 3.86335 | 3.096733 | 3.472655 | 3.632066 | 1.632956 | 1.632956 | 1.632956 | 1.632956 | 2.444824 | 1.65883 | 4.800856 | 2.799298 | 3.602131 | 2.953691 | 2.636607 | 3.351835 | 4.061155 | 2.909377 | 2.469036 | 2.469036 | 2.469036 | 2.469036 | 2.909661 | 2.301353 | 4.104626 | 1.808787 | 1.60162 | 2.304715 | 3.146552 | 3.146552 | 3.805319 | 3.815062 | 1.760683 | 1.170192 | 1.867675 | 1.760683 | 1.760683 | 2.595924 | 3.489735 | 1.921294 | 2.479377 | 3.311591 | 2.669427 | 4 | 3.311591 | 2.701748 | 1.909993 | 1.604939 | 2.635588 | 4.142041 | 2.691324 | 4.044588 | 2.095517 | 2.095517 | 3.134669 | 3.134669 | 4.77935 | 3 | 2.751734 | - | 3.183031 | 5 | 4.185534 | 2.367438 | 2.985658 | 3.53044 | 2.35494 | 2.35494 | 3.60923 | 2.775114 | 3.043187 | 4 | 3.825737 | 2.576312 | 3.466884 | 3.15533 | 1.881354 |  | 2.566607 | 3.677289 | 4 | 2.971832 | 2.427912 | 3.194295 | 3.194295 | 3.638328 | 2.763915 |  | 2.959418 | 2.959418 | 4.014712 | 2.959418 | 4.014712 | 2.959418 | 2.959418 | 2.959418 | 2.959418 | 2.959418 | 2.959418 | 2.959418 | 2.959418 | 2.959418 | 2.959418 | 2.959418 | 2.959418 | 2.959418 | 2.959418 | 2.959418 | 2.959418 | 2.959418
Fadiga Dinâmica - Perda de F.I a 40%, % (máx) | NBR 9177 | % | 27 |  | 23.68495 | 24.90976 | 22.53281 | 22.44865 | 22.40931 | 10.83667 | 10.83667 | 9.491162 | 13.39608 | 23.43881 | 24.6118 | 14.76054 | 16.13687 | 14.76054 | 12.76114 | 15.89364 | 14.32206 | 12.8691 | 15.37538 | 17.653 | 13.79056 | 13.53927 | 24.88011 | 23.98299 | 14.28244 | 24.56107 | 22.69988 | 17.98755 | 18.00272 | 16.52857 | 11.09334 | 17.07245 | 17.99439 | 20.19765 | 26 | 24.33522 | 25.82874 | 22.25161 | 20.67187 | 22.74111 | 16.31281 | 19.73562 | 22.04718 | 20.50516 | 16.62636 | 22.02125 | 19.41527 | 22.57958 | 20.08201 | 26 | 22.66894 | 23.69422 | 22.90057 | 21.78957 | 24.0458 | 20.84746 | 23.35849 | 20.40509 | 20.7813 | 23.02569 | 21.14861 | 21.63757 | 23.5919 | 24.14817 | 24.14817 | 24.14817 | 24.14817 | 23.72461 | 14.35181 | 21.81477 | 19.08877 | 20.9453 | 23.58125 | 21.11659 | 22.72932 | 10.10667 | 22.69014 | 22.84796 | 20.24238 | 20.83307 | 20.73538 | 16 | 20.6441 | 21 | 20 | 22.67288 | 22 | 21 | 23 | 23.25531 | 21 | 22.46447 | 19.30434 | 22.11253 | 22.78551 | 23 | 23 | 20 | 18 | 21.87966 | 19.78819 | 18 | 22 | 20 | - | 20 | 23 | 23 | 23 | 23 | 23.92764 | 16 | 18.36587 | 21 | 19.24665 | 23 | 23 | 21.04579 | 22 | 22 | 22 | 21 |  | 22 | 24 | 22 | 20 | 24 | 21 | 22.30024 | 20 | 24 |  | 19.96442 | 22.66891 | 24 | 23.13013 | 21 | 24.03537 | 21.73913 | 19.49153 | 21.69854 | 20.5512 | 23.72881 | 21.65242 | 20.2381 | 18.78788 | 25.23364 | 23.07692 | 20 | 21.73913 | 21.4876 | 23.64672 | 23.5474 | 20.99605
Deformação Permanente a compressão 90%, % (máx) | NBR 8797 | % | 10 |  | 9.711187 | 9.711187 | 6.729912 | 9.120899 | 3.109757 | 8.910358 | 8.910358 | 5.030577 | 3.104266 | 6.1024 | 9.137099 | 9.891609 | 6.661868 | 9.891609 | 6.008958 | 5.555125 | 5.874929 | 5.219074 | 3.312714 | 8.315157 | 7.935482 | 4.997165 | 9.857612 | 11.42922 | 6.157159 | 7.292569 | 4.51225 | 2.470895 | 3.135372 | 3.08816 | 6.285639 | 6.20315 | 5.110206 | 5.785792 | 5 | 12.86165 | 11.48296 | 4.615133 | 5.509051 | 5.076231 | 4 | 5.937934 | 4.833524 | 8.395188 | 8.860075 | 4.929058 | 4.957978 | 6.515287 | 6.265475 | 8.55763 | 4.823831 | 7.420805 | 4.912421 | 7.629794 | 16.19164 | 5.678503 | 4.898995 | 4.917051 | 8.872341 | 6.495679 | 6.666336 | 8.376897 | 13.09433 | 6.051711 | 6.051711 | 6.051711 | 6.051711 | 6.15479 | 7.023002 | 6.843636 | 7.000143 | 5.665114 | 6.503069 | 4.490803 | 6.262312 | 7.242368 | 5.881782 | 6.153255 | 3.700327 | 5.901407 | 9.988706 | 7.857686 | 6.927833 | 6.371663 | 4 | 6.627818 | 6.493662 | 7 | 11 | 6.632167 | 7 | 7.846983 | 5.518179 | 5.122846 | 5.505923 | 10 | 10 | 9 | 9 | 6.769706 | 6.508843 | 8 | 7 | 8 | 5.846104 | 6 | 6 | 9 | 7 | 8.323409 | 7 | 9 | 6.968232 | 6 | 5.519808 | 5 | 8 | 7.118749 | 6 | 8 | 6 | 6 |  | 9 | 8.448582 | 10 | 9 | 7 | 12 | 9.106116 | 8 | 6 | 7.410609 | 8.095238 | 7.482993 | 4 | 7.482993 | 5.992185 | 7.025549 | 7.889747 | 6.693361 | 7 | 5.483788 | 6 | 9 | 6.66 | 9 | 8 | 7 | 7.132457 | 5 | 8.313142 | 8.058764 | 7.437676 | 6.905206
Teor de cinzas, % (máx) | NBR 14961 | % | 1 |  | 0 | 0 | 0 | 0 | 0 | 0 | 0 | 0 | 0 | 0 | 0 | 0 | 0 | 0 | 0 | 0 | 0 | 0 | 0 | 0 | 0 | 0 | 0 | 0 | 0 | 0 | 0 | 0 | 0 | 0 | 0 | 0 | 0 | 0 | 0 | 0 | 0 | 0 | 0 | 0 | 0 | 0 | 0 | 0 | 0 | 0 | 0 | 0 | 0 | 0 | 0 | 0 | 0 | 0 | 0 | 0 | 0 | 0 | 0 | 0 | 0 | 0 | 0 | 0 | 0 | 0 | 0 | 0 | 0 | 0 | 0 | 0 | 0 | 0 | 0 | 0 | 0 | 0 | 0 | 0 | 0 | 0 | 0 | 0 | 0 | 0 | 0 | 0 | 0 | 0 | 0 | 0 | 0 | 0 | 0 | 0 | 0 | 0 | 0 | 0 | 0 | 0 | 0 | 0 | 0 | 0 | 0 | 0 | 0 | 0 | 0 | 0 | 0 | 0 | 0 | 0 | 0 | 0 | 0 | 0 | 0 | 0 |  | 0 | 0 | 0 | 0 | 0 | 0 | 0 | 0 | 0 | 0 | 0 | 0 | 0 | 0 | 0 | 0 | 0 | 0 | 0 | 0 | 0 | 0 | 0 | 0 | 0 | 0 | 0 | 0 | 0 | 0 | 0 | 0
Numero de Celula | - | C.P.C.L | 10 | 25 | 21 | 21 | 21 | 20 | 21 | 20 | 20 | 20 | 20 | 20 | 19 | 20 | 19 | 20 | 20 | 20 | 20 | 20 | 21 | 19 | 18 | 20 | 20 | 20 | 20 | 20 | 20 | 20 | 21 | 20 | 20 | 20 | 20 | 19 | 19 | 20 | 20 | 20 | 20 | 20 | 20 | 20 | 20 | 20 | 20 | 20 | 20 | 20 | 20 | 19 | 19 | 19 | 19 | 19 | 19 | 19 | 19 | 19 | 20 | 20 | 20 | 20 | 20 | 20 | 20 | 20 | 20 | 20 | 20 | 20 | 20 | 21 | 21 | 21 | 21 | 21 | 21 | 21 | 21 | 21 | 21 | 21 | 21 | 21 | 21 | 21 | 21 | 21 | 21 | 21 | 21 | 21 | 19 | 19 | 19 | 19 | 20 | 21 | 21 | 21 | 21 | 21 | 20 | 20 | 20 | 20 | 20 | 20 | 20 | 21 | 21 | 21 | 21 | 21 | 21 | 20 | 20 | 20 | 20 | 20 | 20 | 20 |  | 20 | 20 | 20 | 20 | 20 | 20 | 20 | 20 | 20 | 20 | 20 | 20 | 20 | 20 | 20 | 20 | 20 | 20 | 20 | 20 | 20 | 20 | 20 | 20 | 20 | 20 | 20 | 20 | 20 | 20 | 20 | 20
Alongamento (min) | NBR-8515 | % | - |  | 150.2633 | 150.2633 | - | - | - | - | - | - | - | - | - | - | - | - | - | - | - | - | - | - | - | - | - | - | - | - | - | - | - | - | - | - | - | - | - | - | - | - | - | - | - | - | - | - | - | - | - | - | - | - | - | - | - | - | - | - | - | - | - | - | - | - | - | - | - | - | - | - | - | - | - | - | - | - | - | - | - | - | - | - | - | - | - | - | - | - | - | - | - | - | - | - | - | - | - | - | - | - | - | - | - | - | - | - | - | - | - | - | - | - | - | - | - | - | - | - | - | - | - | - | - | - |  | - | - | - | - | - | - | - | - | - | - | - | - | - | - | - | - | - | - | - | - | - | - | - | - | - | - | - | - | - | - | - | -
Tensão de Ruptura (min) | NBR-8515 | KPA | - |  | 123.2283 | 123.2283 | - | - | - | - | - | - | - | - | - | - | - | - | - | - | - | - | - | - | - | - | - | - | - | - | - | - | - | - | - | - | - | - | - | - | - | - | - | - | - | - | - | - | - | - | - | - | - | - | - | - | - | - | - | - | - | - | - | - | - | - | - | - | - | - | - | - | - | - | - | - | - | - | - | - | - | - | - | - | - | - | - | - | - | - | - | - | - | - | - | - | - | - | - | - | - | - | - | - | - | - | - | - | - | - | - | - | - | - | - | - | - | - | - | - | - | - | - | - | - | - |  | - | - | - | - | - | - | - | - | - | - | - | - | - | - | - | - | - | - | - | - | - | - | - | - | - | - | - | - | - | - | - | -
Resistencia ao Rasgo (min) | NBR-8516 | N/m | - |  | 698.0367 | 698.0367 | - | - | - | - | - | - | - | - | - | - | - | - | - | - | - | - | - | - | - | - | - | - | - | - | - | - | - | - | - | - | - | - | - | - | - | - | - | - | - | - | - | - | - | - | - | - | - | - | - | - | - | - | - | - | - | - | - | - | - | - | - | - | - | - | - | - | - | - | - | - | - | - | - | - | - | - | - | - | - | - | - | - | - | - | - | - | - | - | - | - | - | - | - | - | - | - | - | - | - | - | - | - | - | - | - | - | - | - | - | - | - | - | - | - | - | - | - | - | - | - |  | - | - | - | - | - | - | - | - | - | - | - | - | - | - | - | - | - | - | - | - | - | - | - | - | - | - | - | - | - | - | - | -
Resistencia a Compressão a 50% (max) | NBR-8910 | KPA | - |  | 2.733333 | 2.733333 | 2.533333 | 2.733333 | 2.666667 | 2.466667 | 2.466667 | 2.766667 | 2.766667 | 2.9 | 2.8 | 2.833333 | 2.9 | 2.833333 | 3.133333 | 3.266667 | 2.633333 | 3.2 | 3.266667 | 3.2 | 3.166667 | 3 | 2.133333 | 2.366667 | 2.566667 | 2.8 | 3.133333 | 2.9 | 2.833333 | 2.966667 | 2.8 | 3.266667 | 2.9 | 2.966667 | 2 | 2.366667 | 2.366667 | 2.166667 | 2.2 | 2.833333 | 2.133333 | 2.566667 | 2.2 | 2.666667 | 2.633333 | 2.366667 | 2.533333 | 2.433333 | 2.466667 | 3.143333 | 3.156667 | 3.156667 | 3.123333 | 3 | 2.73 | 2.836667 | 2.366667 | 3.073333 | 2.813333 | 2.813333 | 2.816667 | 2.773333 | 2.676667 | 2.813333 | 2.8 | 2.83 | 2.84 | 2.853333 | 2.92 | 2.243333 | 2.86 | 3.103333 | 2.486667 | 3.043333 | 3.06 | 3.093333 | 2.61 | 2.606667 | 2.54 | 2.283333 | 2.366667 | 2.69 | 2.733333 | 2.57 | 2.773333 | 2.65 | 3.063333 | 2.24 | 2.323333 | 3.11 | 2.853333 | 2.773333 | 2.81 | 2.77 | 2.62 | 2.73 | 2.73 | 3.02 | 2.693333 | 2.896667 | 2.61 | 2.653333 | 2.98 | 2.94 | 3.02 | 2.443333 | 2.47 | 2.336667 | 2.69 | 2.61 | 2.81 | 2.57 | 2.643333 | 2.69 | 2.583333 | 2.41 | 2.49 | 2.656667 | 2.65 | 2.65 | 2.323333 | 2.406667 |  | 2.486667 | 2.69 | 2.77 | 2.566667 | 2.733333 | 2.366667 | 2.4 | 2.773333 | 2.89 | 2.77 | 2.366667 | 2.233333 | 3.22 | 2.363333 | 3.266667 | 2.2 | 2.3 | 2.4 | 2.45 | 2.366667 | 2.266667 | 2.206667 | 2.17 | 2.09 | 2.003333 | 2.266667 | 2.3 | 2.38 | 2.31 | 2.4 | 2.55 | 2.68
Cellflo - Foam Porosity Meter (Passagem de Ar) | - | % | 35 | 70 | 55.66667 | 55.66667 | 50.66667 | 62.33333 | 62.33333 | 60.33333 | 60.33333 | 57.33333 | 57.66667 | 57.33333 | 59 | 58.66667 | 59.33333 | 58.66667 | 53 | 52.66667 | 58.66667 | 51.33333 | 53.33333 | 61.66667 | 62.33333 | 64 | 54 | 54.66667 | 46.66667 | 55 | 53.66667 | 57.66667 | 56.66667 | 60.66667 | 62.33333 | 59.66667 | 62.33333 | 59.66667 | 58 | 59 | 48.66667 | 60.66667 | 55 | 64 | 59 | 67.33333 | 60 | 57.66667 | 60.33333 | 61.66667 | 59 | 60 | 58.33333 | 56.33333 | 55.66667 | 60 | 56.66667 | 57.66667 | 56.33333 | 57.33333 | 50.33333 | 58.66667 | 59 | 54.66667 | 48.33333 | 53.33333 | 53.33333 | 53.66667 | 55 | 55 | 55 | 61.33333 | 55 | 55.33333 | 59.33333 | 58.33333 | 59.66667 | 57.33333 | 53 | 58.33333 | 59.33333 | 53 | 53.66667 | 57.66667 | 56.66667 | 60.33333 | 57.66667 | 59.66667 | 56 | 56.33333 | 56.33333 | 60.33333 | 54 | 42.33333 | 62.33333 | 61 | 54.66667 | 57.66667 | 54.66667 | 59.66667 | 56.66667 | 58.33333 | 58.33333 | 59 | 55 | 57.66667 | 59.33333 | 58 | 59 | 56.33333 | 55.33333 | 51 | 40.33333 | 59 | 58 | 57.33333 | 55 | 56.33333 | 57 | 56 | 56.33333 | 52 | 54 | 50.33333 | 53.66667 | 58.33333 |  | 56.33333 | 48.66667 | 46.33333 | 51.66667 | 51.66667 | 56 | 53.66667 | 53.33333 | 54.33333 | 52 | 52.66667 | 50.66667 | 55 | 51 | 59.33333 | 57 | 51.66667 | 52.33333 | 52.66667 | 54.33333 | 58.33333 | 53.33333 | 51 | 55 | 54 | 49.66667 | 51.66667 | 61.33333 | 51.33333 | 56 | 54 | 57
Os resultados aqui apresentados são dados de boa fé, pois os valores obtidos são por média aritméticas de corpos de prova extraído aleatoriamente de um lote do produto em referência. As amostras foram avaliadas a título de Controle de Qualidade conforme NBR 13579-1:AGO/2011 para verificação das propriedades físicas.
Observações:
Analista