## D23 ABNT
| Relatório de Ensaio Físico de Espumas | [33 empty] | DEF FADIGA ********** | FADIGA ********** | DEF FADIGA ********** | DEF FADIGA ********** | DEF FADIGA ********** |  |  | FADIGA ********** | DEF ********** | DEF FADIGA ********** | DEF ********** | ********** |  |  | DEF FADIGA ********** |  | FADIGA ********** | KPA FADIGA ********** |  | FADIGA ********** |  | KPA ********** | ********** |  |  |  |  | DEF ********** | DEF KPA ********** | [6 empty] | SKIPLOT | SKIPLOT | SKIPLOT | [7 empty] | solicitar outra amostra |  |  | FADIGA FUNDO | FADIGA SKIPLOT | FADIGA TOPO | FADIGA SKIPLOT | FADIGA SKIPLOT | FADIGA TOPO | 1º ANALISE | FADIGA FUNDO 2º ANALISE | FADIGA SKIPLOT | FADIGA SKIPLOT | FADIGA MEIO |  | FADIGA SKIPLOT | FADIGA FUNDO | FADIGA SKIPLOT | FADIGA TOPO |  |  | FADIGA MEIO | FADIGA SKIPLOT | FADIGA SKIPLOT | FADIGA FUNDO | FADIGA TOPO | não precisa de 2º amostra FADIGA SKIPLOT | FADIGA MEIO |  | FADIGA FUNDO | FADIGA SKIPLOT |  | FADIGA TOPO | FADIGA SKIPLOT |  | FADIGA MEIO | FADIGA SKIPLOT |  | FADIGA TOPO | MAIS FIRME QUE O NORMAL FADIGA FUNDO |  | FADIGA SKIPLOT | FADIGA SKIPLOT | FADIGA TOPO |  | FADIGA SKIPLOT | FADIGA SKIPLOT |  | FADIGA SKIPLOT | ILD, FADIGA, KPA SKIPLOT | KRATOS MANUTENÇÃO | ILD, FADIGA, KPA SKIPLOT | ILD, FADIGA, KPA SKIPLOT | KRATOS MANUTENÇÃO | KRATOS MANUTENÇÃO | KRATOS MANUTENÇÃO | KRATOS MANUTENÇÃO
[21 empty] | BLOCO 3 | BLOCO 4 | BLOCO 4 | BLOCO 2 | BLOCO 4 | BLOCO 4 | BLOCO 4 | BLOCO 4 | BLOCO 2 | BLOCO 4 | BLOCO 4 | BLOCO 5 | BLOCO 6 | BLOCO 9 | BLOCO 4 | BLOCO 4 | BLOCO 4 | BLOCO 4 | BLOCO 4 | BLOCO 3 | BLOCO 4 | BLOCO 2 | BLOCO 4 | BLOCO 3 | BLOCO 2 | BLOCO 1 | BLOCO 5 | BLOCO 3 | BLOCO 3 | BLOCO 2 | BLOCO 3 | BLOCO 6 | BLOCO 2 | BLOCO 3 | BLOCO 3 | BLOCO 2 |  | BLOCO 2 | BLOCO 2 | BLOCO 1 | BLOCO 3 | BLOCO 2 | BLOCO 3 | BLOCO 1 | BLOCO 1 | BLOCO 3 | BLOCO 2 | BLOCO 1 | BLOCO 2 |  |  |  | BLOCO 3 | BLOCO 2 | BLOCO 3 | BLOCO 2 | BLOCO 3 | BLOCO 3 | BLOCO 4 | BLOCO 2 | BLOCO 1 | BLOCO 2 | BLOCO 2 | BLOCO 3 | BLOCO 2 | BLOCO 3 | BLOCO 2 | BLOCO 2 | BLOCO 2 | BLOCO 3 | BLOCO 2 | BLOCO 2 | BLOCO 4 | SKIPLOT | BLOCO 3 | BLOCO-2 | BLOCO 3 | BLOCO 2 | SKIPLOT | SKIPLOT | BLOCO 2 | BLOCO 2 | BLOCO 2 | BLOCO 2 | BLOCO 2 | BLOCO 2 | BLOCO 2 | BLOCO 2 | BLOCO 2 | BLOCO 1 | AMOSTRA 1 | AMOSTRA 2 | BLOCO 2 | BLOCO 1 | BLOCO 3 | BLOCO 2 | SKIPLOT | BLOCO 1 | BLOCO 2 | BLOCO 2 | BLOCO 2 | BLOCO 2 | BLOCO 1 | SKIPLOT | BLOCO 1 | BLOCO 2 | BLOCO 1 | BLOCO 1 | BLOCO 1 | BLOCO 2 | BLOCO 2 | BLOCO 2 | BLOCO 2 | BLOCO 2 | BLOCO 2 | BLOCO 2 | SKIPLOT
Descrição: | UF 0092-13 |  | Data de Analise: |  | 2022-01-11 | 2022-02-09 | 2022-03-08 | 2022-03-10 | 2022-03-24 | 2022-04-29 | 2022-06-01 | 2022-06-01 | 2022-06-28 | 2022-08-08 | 2022-08-17 | 2022-08-31 | 2022-09-28 | 2022-10-27 | 2022-11-11 | 2022-11-23 | 2022-12-16 | 2023-01-30 | 2023-01-30 | 2023-02-22 | 2023-03-08 | 2023-03-19 | 2023-04-12 | 2023-05-02 | 2023-05-09 | 2023-05-10 | 2023-05-15 | 2023-05-24 | 2023-05-30 | 2023-06-02 | 2023-06-13 | 2023-06-15 | 2023-06-16 | 2023-06-21 | 2023-06-29 | 2023-07-04 | 2023-07-07 | 2023-07-11 | 2023-07-20 | 2023-07-24 | 2023-07-28 | 2023-08-01 | 2023-08-04 | 2023-08-10 | 2023-08-17 | 2023-08-21 | 2023-08-25 | 2023-08-29 | 2023-09-06 | 2023-09-08 | 2023-09-18 | 2023-09-28 | 2023-10-10 | 2023-10-19 | 2023-10-20 | 2023-10-20 | 2023-10-27 | 2023-11-03 | 2023-11-07 | 2023-11-09 | 2023-11-09 | 2023-11-25 | 2023-11-30 | 2023-12-06 | 2024-12-14 |  |  |  | 2024-01-23 | 2024-01-19 | 2024-01-25 | 2024-02-05 | 2024-02-12 | 2024-02-21 | 2024-03-01 | 2024-03-18 | 2024-03-20 | 2024-04-01 | 2024-04-03 | 2024-04-16 | 2024-04-18 | 2024-04-26 | 2024-04-29 | 2024-05-06 | 2024-05-10 | 2024-05-17 | 2024-05-17 | 2024-05-24 | 2024-06-10 | 2024-06-14 | 2024-06-24 | 2024-07-03 | 2024-07-10 | 2024-07-13 | 2024-07-22 | 2024-07-31 | 2024-08-13 | 2024-08-19 | 2024-08-26 | 2024-08-29 | 2024-09-12 | 2024-09-19 | 2024-09-30 | 2024-10-09 | 2024-10-03 | 2024-10-11 | 2024-10-17 |  | 2024-10-29 | 2024-11-05 | 2024-11-12 | 2024-11-19 | 2024-11-29 | 2024-12-04 | 2024-12-09 | 2024-12-16 | 2024-12-12 | 2024-12-16 | 2025-01-13 | 2025-01-14 | 2025-01-21 | 2025-02-03 | 2025-02-06 | 2025-02-11 | 2025-02-27 | 2025-03-05 | 2025-03-21 | 2025-03-27 | 2025-04-07 | 2025-04-28 | 2025-05-06 | 2025-05-09 | 2025-05-19
Cliente: | Umaflex Conchal - SP |  | Lote: |  | 338385 | 342539 | 343896 | 345657 | 347679 | 351962 | 355722 | 357108 | 359304 | 364712 | 365741 | 367482 | 370308 | 373661 | 374731 | 376153 | 378386 | 380583 | 381997 | 383550 | 384758 | 385730 | 388338 | 389732 | 390730 | 390829 | 391201 | 392151 | 392835 | 393255 | 394050 | 394255 | 394408 | 394727 | 395098 | 395867 | 396275 | 396618 | 397435 | 397776 | 398357 | 398445 | 398916 | 399516 | 400129 | 400369 | 401019 | 401292 | 401905 | 402075 | 403337 | 404430 | 405559 | 405801 | 406175 | 406661 | 407495 | 407863 | 408256 | 408791 | 408967 | 410003 | 410825 | 411624 | 4120798 | 412398 | 413259 | 413612 | 414243 | 414600 | 415312 | 416506 | 546 | 432317 | 444728 | 659524 | 668470 | 684401 | 685416 | 702251 | 716432 | 753176 | 755806 | 781795 | 787561 |  | 818261 | 856984 | 915791 | 942846 | 974464 | 16021167 | 16027736 | 6045273 | 6059595 | 6067252 | 6077295 | 6084029 | 6088915 | 6091279 | 6099815 | 6107260 | 6112429 |  | 16115310 | 16122158 | 16125146 |  | 16132171 | 136771 |  | 144372 | 152824 | 154675 | 161011 |  | 168626 | 170727 | 177008 | 178355 | 183735 | 191786 | 195896 | 198038 | 206420 | 209148 | 237075 | 240334 | 252086 | 264487 | 271091 | 276865 | 283851
Complemento: | D23 ABNT |  | Data de Produção |  | 2022-01-03 | 2022-01-31 | 2022-02-09 | 2022-02-23 | 2022-03-11 | 2022-04-18 | 2022-05-17 | 2022-05-26 | 2022-06-13 | 2022-07-28 | 2022-08-05 | 2022-08-22 | 2022-09-19 | 2022-10-24 | 2022-11-03 | 2022-11-17 | 2022-12-08 | 2023-01-11 | 2023-01-24 | 2023-02-08 | 2023-02-22 | 2023-03-10 | 2023-04-11 | 2023-04-26 | 2023-05-08 | 2023-05-09 | 2023-05-12 | 2022-05-22 | 2023-05-29 | 2023-06-01 | 2023-06-12 | 2023-06-14 | 2023-06-15 | 2023-06-20 | 2023-06-26 | 2023-07-03 | 2023-07-06 | 2023-07-10 | 2023-07-18 | 2023-07-21 | 2023-07-26 | 2023-07-28 | 2023-08-02 | 2023-08-08 | 2023-08-15 | 2023-08-17 | 2023-08-24 | 2023-08-28 | 2023-09-04 | 2023-09-05 | 2023-09-15 | 2023-09-26 | 2023-10-07 | 2023-10-10 | 2023-10-13 | 2023-10-17 | 2023-10-25 | 2023-10-27 | 2023-10-31 | 2023-11-06 | 2023-11-07 | 2023-11-17 | 2023-11-25 | 2023-12-01 | 2023-12-06 | 2023-12-08 | 2023-12-15 | 2023-12-19 | 2024-01-08 | 2024-01-11 | 2024-01-19 | 2024-01-30 | 2024-02-01 | 2024-02-20 | 2024-02-29 | 2024-03-12 | 2024-03-18 | 2024-03-28 | 2024-04-01 | 2024-04-11 | 2024-04-16 | 2024-04-25 | 2024-04-26 | 2024-05-03 | 2024-05-07 |  | 2024-05-15 | 2024-05-23 | 2024-06-07 | 2024-06-13 | 2024-06-21 | 2024-07-02 | 2024-07-05 | 2024-07-11 | 2024-07-19 | 2024-07-30 | 2024-08-09 | 2024-08-16 | 2024-08-23 | 2024-08-28 | 2024-09-10 | 2024-09-18 | 2024-09-27 |  | 2024-10-02 | 2024-10-10 | 2024-10-16 |  | 2024-10-28 | 2024-11-04 |  | 2024-11-14 | 2024-11-28 | 2024-12-02 | 2024-12-04 |  | 2024-12-11 | 2024-12-13 | 2025-01-10 | 2025-01-13 | 2025-01-20 | 2025-01-31 | 2025-02-05 | 2025-02-10 | 2025-02-26 | 2025-03-04 | 2025-03-20 | 2025-03-25 | 2025-04-04 | 2025-08-24 | 2025-05-05 | 2025-05-08 | 2025-05-16
3
Propriedades Físicas | Método | Unidades | Especificado |  | Resultado | Resultado | Resultado | Resultado | Resultado | Resultado | Resultado | Resultado | Resultado | Resultado | Resultado | Resultado | Resultado | Resultado | Resultado | Resultado | Resultado | Resultado | Resultado | Resultado | Resultado | Resultado | Resultado | Resultado | Resultado | Resultado | Resultado | Resultado | Resultado | Resultado | Resultado | Resultado | Resultado | Resultado | Resultado | Resultado | Resultado | Resultado | Resultado | Resultado | Resultado | Resultado | Resultado | Resultado | Resultado | Resultado | Resultado | Resultado | Resultado | Resultado | Resultado | Resultado | Resultado | Resultado | Resultado | Resultado | Resultado | Resultado | Resultado | Resultado | Resultado | Resultado | Resultado | Resultado | Resultado | Resultado | Resultado | Resultado | Resultado | Resultado | Resultado | Resultado | Resultado | Resultado | Resultado | Resultado | Resultado | Resultado | Resultado | Resultado | Resultado | Resultado | Resultado | Resultado | Resultado | Resultado | Resultado | Resultado | Resultado | Resultado | Resultado | Resultado | Resultado | Resultado | Resultado | Resultado | Resultado | Resultado | Resultado | Resultado | Resultado | Resultado | Resultado | Resultado | Resultado | Resultado | Resultado | Resultado | Resultado | Resultado | Resultado | Resultado | Resultado | Resultado | Resultado | Resultado | Resultado | Resultado | Resultado | Resultado | Resultado | Resultado | Resultado | Resultado | Resultado | Resultado | Resultado | Resultado | Resultado | Resultado | Resultado | Resultado | Resultado | Resultado | Resultado | Resultado | Resultado | Resultado | Resultado | Resultado
Densidade (min) e (máx) | NBR 8537 | kg/m3 | 20.7 | 25.3 | 22.05 | 22.34 | 22.42667 | 22.52667 | 22.36333 | 22.44 | 21.78667 | 21.47333 | 21.22333 | 21.36333 | 21.14667 | 21.09667 | 20.98333 | 23.09667 | 21.93 | 22.51 | 21.46333 | 21.49667 | 21.77667 | 21.57667 | 22.2 | 22.1 | 21.94333 | 21.68333 | 21.70333 | 21.86333 | 21.65 | 22.35 | #REF! | 22.69667 | 22.42667 | 21.85667 | 21.76333 | 22 | 22.83 | 22.00667 | 21.90667 | 22.83667 | 22.081 | 22.24333 | 21.90333 | 22.06667 | 21.50667 | 21.62733 | 21.66 | 21.54333 | 21.44667 | 21.51667 | 21.18333 | 21.16667 | 22.29667 | 22.39667 | 21.50667 | 21.75667 | 21.82 | 21.55667 | 22.03667 | 22.03667 | 21.39667 | 22.01333 | 21.58333 | 21.41667 | 21.75667 | 21.61667 | 21.55 | 21.63 | 21.64 | 21.64 | 22.74667 | 21.77 | 21.53 | 22.06667 | 21.9 | 21.85333 | 20.96667 | 21.74667 | 22 | 21.72667 | 21.88633 | 21.88 | 21.48333 | 21.65667 | 21.55333 | 21.82333 | 21.62333 | 21.5 | 22.13 | 22.23333 | 22.16 | 22.20333 | 21.88 | 22.6 | 22.21667 | 22.20667 | 22.13 | 21.96333 | 21.89333 | 21.77333 | 21.84 | 21.51 | 21.84333 | 21.46333 | 21.35667 | 21.46667 | 21.35333 | 21.45667 | 21.75667 | 21.77 | 21.66 | 21.65667 | 21.71667 | 21.23667 | 21.28333 | 21.33 | 21.41333 | 21.19 | 21.3 | 21.36667 | 21.34667 | 21.4 | 21.49333 | 21.34533 | 21.13 | 21.41 | 21.45667 | 21.16 | 21.27 | 21.14667 | 21.33667 | 21.4 | 22.55 | 21.71667 | 21.57
Resiliência, % (min) | NBR 8619 | % | 35 |  | 46.33333 | 43 | 45.66667 | 46.33333 | 45.33333 | 45.33333 | 47 | 43 | 43.33333 | 43.33333 | 47.33333 | 47 | 45 | 44.66667 | 46 | 43.66667 | 45.66667 | 45 | 46 | 42.66667 | 47 | 41 | 45 | 46 | 45.66667 | 44.33333 | 44.66667 | 47 | #REF! | 47.33333 | 50.33333 | 47.33333 | 47.33333 | 50 | 47 | 49.66667 | 50 | 50.66667 | 50.66667 | 51 | 51.33333 | 51.33333 | 47.33333 | 47.33333 | 48 | 51.33333 | 51.33333 | 50.33333 | 52.66667 | 52.66667 | 52.66667 | 44.66667 | 47 | 47 | 47.66667 | 48.33333 | 48.33333 | 47.66667 | 48 | 48.33333 | 41.33333 | 44 | 47.33333 | 46 | 46 | 45 | 45 | 45 | 42.33333 | 42.33333 | 42.66667 | 42.66667 | 41.33333 | 49 | 43.66667 | 50.33333 | 44.33333 | 44.33333 | 43 | 45 | 45 | 48 | 45.33333 | 43 | 44 | 44 | 44 | 43.33333 | 46.66667 | 46 | 45.33333 | 45.33333 | 51 | 45.33333 | 44.66667 | 43.66667 | 45.33333 | 44 | 44.66667 | 44 | 41.66667 | 46.33333 | 46.33333 | 49.33333 | 44.33333 | 44.66667 | 44.66667 | 43 | 44.66667 | 44 | 44 | 44 | 42.33333 | 42 | 42.66667 | 42 | 42.33333 | 41.66667 | 47.33333 | 47 | 44.33333 | 44.66667 | 45 | 40.66667 | 40.66667 | 40.66667 | 42 | 39 | 40 | 42.33333 | 40.66667 | 40.66667 | 42
Força de indentação (FI) - Dureza a 25%, N (min) | NBR 9176 | N | NÃO APLICA |  | 109.02 | 101.0433 | 92.18333 | 95.87 | 94.09667 | 98.91667 | 98.06667 | 95.45333 | 112.7767 | 114.2467 | 97.08667 | 103.59 | 94.30667 | 141.38 | 128.1433 | 107.7133 | 111.9633 | 113.76 | 113.7567 | 98.88333 | 123.2367 | 116.3733 | 96.43333 | 124.2233 | 95.47867 | 100.52 | 106.2433 | 101 | #REF! | 132.2733 | 130.5933 | 128.3033 | 129.7867 | 125.8567 | 97.25 | 129.09 | 121.2233 | 91.53 | 110.45 | 103.7867 | 94.8 | 102.9267 | 107.8733 | 105.4233 | 102.9733 | 103.79 | 93.98333 | 105.4233 | 101.3367 | 106.0967 | 107.88 | 93.16333 | 106.5267 | 119.3167 | 126.67 | 94.79333 | 91.53 | 126.0533 | 93.98 | 102.97 | 103.79 | 92.31333 | 98.06333 | 102.9733 | 89.89667 | 100 | 99 | 99 | 87.44333 | 86.09033 | 88.26 | 93.17333 | 96.43333 | 87.09 | 91.53 | 124.04 | 89.14333 | 92.34667 | 98.88333 | 93.5 | 97.224 | 98.11933 | 91.52667 | 91.53 | 127.32 | 95.61667 | 93.98 | 103.76 | 106.24 | 109.4 | 100.52 | 107.0567 | 128.3033 | 96.70333 | 97.83 | 101.1633 | 100.52 | 102.9733 | 101.34 | 103.7867 | 102.97 | 95.65 | 89.77667 | 111.96 | 97.25 | 88.26 | 89.89333 | 120.9533 | 96.43333 | 88.26 | 88.26 | 89.89333 | 94.62333 | 84.17667 | 123.4033 | 117.68 | 90.71333 | 89.89667 | 92.34667 | 93.98 | 92.34667 | 86.62667 | 91.53 | 88 | 88.44333 | 93.05333 | 95.38667 | 105 | 100 | 98 | 102 | 107 | 116
Força de indentação (FI) - Dureza a 40%, N (min) | NBR 9176 | N | 110 |  | 128.2733 | 120.3967 | 111.7967 | 116.4967 | 115.45 | 118.41 | 119.97 | 118.3333 | 133.3733 | 141.39 | 116.0467 | 121.45 | 112.2867 | 149.7167 | 152.1667 | 130.5933 | 132.2267 | 135.0067 | 135.17 | 116.41 | 145.96 | 137.2833 | 116.0467 | 145.47 | 114.21 | 119.3167 | 125.8567 | 121 | #REF! | 152.8233 | 155.2867 | 151.19 | 149.5567 | 148.7367 | 116.05 | 152.8233 | 142.6 | 111.1433 | 131.5767 | 128.3067 | 115.23 | 120.1533 | 127.49 | 126.67 | 122.5833 | 125.0367 | 113.6267 | 125.8533 | 121.7667 | 124.5567 | 126.64 | 112.7767 | 128.5467 | 138.2667 | 148.74 | 114.4133 | 113.55 | 150.86 | 110.2633 | 122.5833 | 124.22 | 111.96 | 116.0167 | 122.6 | 110.3267 | 120 | 119 | 119 | 111.1 | 113.0767 | 115.2433 | 112.7767 | 116.8667 | 104.33 | 111.1433 | 147.9233 | 105 | 112.7767 | 116.8667 | 120 | 117.5633 | 117.6833 | 111.96 | 110.1867 | 150.8667 | 114.4133 | 112.7767 | 126.67 | 127.4867 | 130.7767 | 121.7667 | 129.1267 | 152.0067 | 120.95 | 123.3567 | 126.69 | 121.7667 | 123.4033 | 120.95 | 122.5833 | 121.7667 | 113.6033 | 107.8733 | 133.21 | 115.2333 | 109 | 107.0567 | 142.1967 | 114.4133 | 105.42 | 107.8733 | 110.3267 | 123.3333 | 115.8167 | 145.1833 | 140.5633 | 112 | 106.24 | 115 | 118.3333 | 110.3233 | 117 | 111.5067 | 105.4233 | 120 | 115.2 | 116.8 | 120 | 120 | 117 | 123 | 130 | 138
Força de indentação (FI) - Dureza a 65%, N (min) | NBR 9176 | N | NÃO APLICA |  | 214.6067 | 209.0467 | 198.5867 | 202.86 | 201.6833 | 209.33 | 210.1763 | 204.1467 | 228.6633 | 249.4567 | 192.7033 | 197.57 | 209.2133 | 162.63 | 264.2933 | 229.3133 | 222.2867 | 228.6967 | 233.37 | 192.7067 | 246.1367 | 232.8777 | 199.4033 | 240.1033 | 199.4033 | 205.1267 | 219.0167 | 210 | #REF! | 254.9433 | 259.1567 | 255.0463 | 255.9633 | 253.186 | 204.3 | 263.15 | 256.7 | 193.6867 | 232.2133 | 227.0233 | 205.9733 | 213.9933 | 219.62 | 220.6533 | 215.7167 | 187.1433 | 201.0367 | 222.2867 | 216.5967 | 230.55 | 214.9333 | 198.5867 | 222.27 | 235.8733 | 248.44 | 201.0767 | 190.3967 | 280.6367 | 201 | 214.93 | 214.9333 | 200.2233 | 205.1233 | 212.48 | 192.0467 | 210 | 209 | 209 | 183.06 | 188.791 | 191.2333 | 197.741 | 204.3067 | 184.13 | 201.8533 | 248.3867 | 189.6033 | 198.5867 | 205.1267 | 191.7467 | 210.86 | 204.3067 | 196.95 | 192.1523 | 245.99 | 199.4033 | 194.5033 | 226.3733 | 222 | 225 | 214.9333 | 228.8267 | 255.7967 | 210.85 | 212.1367 | 215.47 | 214.9333 | 211.47 | 213.2767 | 207.5767 | 208.3933 | 197.7967 | 187.9667 | 217.4633 | 196.9533 | 192.0483 | 186.3267 | 238.7567 | 202.67 | 186.8467 | 191.2333 | 196.2567 | 200.8133 | 174.89 | 245.9567 | 232.0933 | 193.59 | 191.2333 | 193.6833 | 196.9533 | 190.5367 | 181.4267 | 187.9633 | 182.07 | 182.07 | 174.0167 | 176 | 180 | 180 | 174 | 184 | 156.6667 | 194
Fator Conforto (min) | NBR 9176 | * | 2.1 |  | 2.1 | 2.1 | 2.2 | 2.2 | 2.2 | 2.1 | 2.2 | 2.1 | 2.1 | 2.1 | 2 | 2.1 | 2.1 | 2.2 | 2.063333 | 2.13 | 2.166667 | 2.176667 | 2.113333 | 2.133333 | 2.1 | 2.12 | 2.13 | 2.113333 | 2.143333 | 2.116667 | 2.146667 | 2.1 | #REF! | 2.126667 | 2.133333 | 2.133333 | 2.11 | 2.14 | 2.103333 | 2.1 | 2.13 | 2.116667 | 2.116667 | 2.19 | 2.17 | 2.17 | 2.13 | 2.156667 | 2.1 | 2.123333 | 2.123333 | 2.11 | 2.14 | 2.14 | 2.14 | 2.2 | 2.156667 | 2.156667 | 2.156667 | 2.133333 | 2.133333 | 2.133333 | 2.133333 | 2.166667 | 2.2 | 2.2 | 2.2 | 2.166667 | 2.136667 | 2.166667 | 2.166667 | 2.166667 | 2.2 | 2.2 | 2.213333 | 2.18 | 2.123333 | 2.123333 | 2.216667 | 2.116667 | 2.21 | 2.21 | 2.21 | 2.123333 | 2.123333 | 2.13 | 2.25 | 2.1 | 2.1 | 2.126667 | 2.103333 | 2.183333 | 2.13 | 2.2 | 2.129333 | 2.136667 | 2 | 2.113333 | 2.113333 | 2.113333 | 2.136667 | 2.106667 | 2.106667 | 2.106667 | 2.156667 | 2.143333 | 2.153333 | 2.12 | 2.133333 | 2.133333 | 2.163333 | 1.973333 | 2.103333 | 2.166667 | 2.166667 | 2.235333 | 2.235333 | 2.126667 | 2.233333 | 2.113333 | 2.2 | 2.13 | 2.12 | 2.12 | 2.063333 | 2.046667 | 2.133333 | 2.17 | 2.17 | 2.17 | 2.17 | 2.17 | 2.17 | 2.17 | 2.17 | 2.17 | 2.17
Fadiga Dinâmica - Perda de espessura, % (máx) | NBR 9177 | % | 5 |  | 2.269306 | 3.067688 | 1.354502 | 2.207354 | 2.842143 | 2.269249 | 2.852425 | 3.464197 | 2.874561 | 2.014592 | 2.187092 | 0.9267233 | 1.760551 | 1.380019 | 1.723934 | 3.976284 | 2.818594 | 1.837439 | 2.316343 | 3.238288 | 0.9713486 | 1.793849 | 2.330195 | 1.981934 | 2.152973 | 2.0275 | 2.964274 | 2 | #REF! | 2.805403 | 3.113183 | 3.217554 | 2.425386 | 2.715027 | 3.717357 | 2.633175 | 2.633175 | 2.633175 | 2.633175 | 2.789702 | 3.653773 | 2.986573 | 2.83324 | 3.626051 | 3.626051 | 4.014218 | 4.014218 | 2.137367 | 3.058004 | 1.794846 | 3.058004 | 3.058004 | 3.626051 | 2.316672 | 2.826503 | 2.778566 | 2.778566 | 2.778566 | 3.629323 | 2.377967 | 3.339189 | 3.248381 | 3.347011 | 4.315099 | 3.336439 | 4.315099 | 4.315099 | 4.315099 | 2.100116 | 3.494671 | 4.233068 | 3.120838 | 2.638929 | 3.976919 | 1.548578 | 3.173905 | 3.173905 | 2.102138 | 3.497804 | 4 | 4.042819 | 2.95511 | 4.374711 | 3 | 2 | 2.710948 | 3.285393 | 3.807111 | 2.038056 | 2.058868 | 3.089589 | 2.066601 | 2.342465 | 2.095694 | 2.095694 | 2.095694 | 2.67376 | 1.876327 | 3.477671 | 3.302147 | 2.515819 | 1.512492 | 1.512492 | 2.995113 | 3.242426 | 3.440692 | - | 4 | 2 | 2.174672 | 2.961249 | 3.521338 | 3.521338 | 2.863598 | 3.239116 | 2.161181 | 3.109363 | 3.920677 | 2.113736 | 2.343995 | 2.324681 | 3.16295 | 1.536291 | 2.507415 | 2.507415 | 2.507415 | 2.507415 | 2.507415 | 2.507415 | 2.507415 | 2.507415 | 2.507415 | 2.507415
Fadiga Dinâmica - Perda de F.I a 40%, % (máx) | NBR 9177 | % | 27 |  | 6.284722 | 16.34272 | 9.339055 | 7.313577 | 10.11999 | 11.79577 | 13.15791 | 14.08078 | 13.18124 | 12.71252 | 19.42563 | 15.43406 | 21.01816 | 17.83389 | 22.55883 | 25.31468 | 23.96807 | 17.52138 | 15.68556 | 21.53255 | 8.872509 | 14.88784 | 19.23302 | 16.25528 | 15.7249 | 19.34758 | 21.89252 | 24 | #REF! | 22.72021 | 20.93803 | 22.02054 | 20.07429 | 23.07773 | 22.30214 | 18.17586 | 22.94551 | 22.06901 | 23.77884 | 22.59311 | 22.4383 | 22.83216 | 17.15699 | 16.62401 | 19.52937 | 22.67599 | 14.86521 | 18.86266 | 20.99008 | 22.24704 | 23.58519 | 24.35992 | 20.55978 | 20.82902 | 26.09564 | 21.38558 | 20.70669 | 20.47269 | 21.42225 | 20.61319 | 22.12884 | 23.33699 | 19.56085 | 19.70015 | 20.44241 | 19.70015 | 19.70015 | 19.70015 | 18.67415 | 21.88427 |  | 19.96899 | 22.99524 | 18.49473 | 23.22311 | 22.16279 | 20.54701 | 23.09466 | 21.31604 | 23 | 23 | 23.24989 | 19 | 17 | 23 | 22.79172 | 20 | 23 | 18 | 19.85954 | 20.88974 | 23.4013 | 21.20892 | 20.20658 | 21.87569 | 23.88424 | 19 | 22 | 21 | 21 | 18 | 21 | 24 | - | 19 | 20.99091 | - | 21 | 20 | - | 21 | 25 | 18.80342 | 23 | - | 18 | 24 | 23 | 20 | 23.91304 | 21 | 23 |  | 22 | 22.22222 | 21.875 | 21.52778 | 22.22222 | 20.83333 | 23.07692 | 22.76423 | 23.07692 | 18.84058
Deformação Permanente a compressão 90%, % (máx) | NBR 8797 | % | 10 |  | 3.693737 | 6.315909 | 7.325733 | 5.805367 | 7.661886 | 8.276735 | 4.345493 | 3.262404 | 4.514149 | 2.681847 | 5.160206 | 5.591042 | 5.71831 | 7.401789 | 4.78073 | 3.04181 | 3.570617 | 3.499183 | 4.368539 | 7.950563 | 6.045827 | 3.947827 | 5.367996 | 5.179737 | 3.951666 | 5.335 | 4.277799 | 6 | #REF! | 5.079311 | 3.640342 | 6.003425 | 5.416821 | 4.803172 | 4.403502 | 6.617456 | 5.961288 | 6.617456 | 5.961288 | 7.387385 | 8.288661 | 7.595372 | 5.392467 | 9.199739 | 5.627704 | 5.172101 | 6.234095 | 8.225333 | 5.331142 | 5.570349 | 4.593136 | 4.593136 | 5.394454 | 6.238759 | 5.335292 | 5.511082 | 7.702964 | 6.201854 | 6.903428 | 6.659909 | 7.014836 | 7.240635 | 6.473253 | 6.595656 | 6.595656 | 6.595656 | 6.595656 | 6.595656 | 4.732538 | 3.964899 |  | 6.20997 | 6.384648 | 4.230616 | 4.230616 | 7.110821 | 4.43352 | 6.676151 | 7 | 6.709681 | 6 | 5.042808 | 5 | 5 | 5.773333 | 7.189749 | 6 | 7 | 5 | 5.614217 | 6.254687 | 7.336523 | 3.432338 | 6.602592 | 5.760209 | 7.562844 | 5 | 8 | 7 | 4 | 7.475614 | 5 | 7 | - | 6 | 6.97898 | 6.852652 | 4 | 8 | 6 | 5.534727 | 7 | 7.262031 | 7 | 6.973712 | 7.189515 | 7 | 5 | 6 | 8.406621 | 6 | 7 | 8.171551 | 7 | 7.525933 | 5 | 7 | 7 | 6.865826 | 8 | 4.620944 | 5 | 7.013333
Teor de cinzas, % (máx) | NBR 14961 | % | 1 |  | 0 | 0 | 0 | 0 | 0 | 0 | 0 | 0 | 0 | 0 | 0 | 0 | 0 | 0 | 0 | 0 | 0 | 0 | 0 | 0 | 0 | 0 | 0 | 0 | 0 | 0 | 0 | 0 | 0 | 0 | 0 | 0 | 0 | 0 | 0 | 0 | 0 | 0 | 0 | 0 | 0 | 0 | 0 | 0 | 0 | 0 | 0 | 0 | 0 | 0 | 0 | 0 | 0 | 0 | 0 | 0 | 0 | 0 | 0 | 0 | 0 | 0 | 0 | 0 | 0 | 0 | 0 | 0 | 0 | 0 | 0 | 0 | 0 | 0 | 0 | 0 | 0 | 0 | 0 | 0 | 0 | 0 | 0 | 0 | 0 | 0 | 0 | 0 | 0 | 0 | 0 | 0 | 0 | 0 | 0 | 0 | 0 | 0 | 0 | 0 | 0 | 0 | 0 | 0 | 0 | 0 | 0 | 0 | 0 | 0 | 0 | 0 | 0 | 0 | 0 | 0 | 0 | 0 | 0 | 0 | 0 | 0 | 0 | 0 | 0 | 0 | 0 | 0 | 0 | 0 | 0 | 0 | 0
Numero de Celula | - | C.P.C.L | 10 | 25 | 20 | 21 | 19 | 19 | 20 | 20 | 19 | 20 | 19 | 20 | 18 | 19 | 18 | 21 | 20 | 21 | 21 | 20 | 21 | 21 | 21 | 21 | 20 | 20 | 20 | 20 | 20 | 21 | #REF! | 20 | 20 | 20 | 19 | 20 | 20 | 21 | 21 | 21 | 21 | 20 | 20 | 20 | 20 | 20 | 20 | 20 | 20 | 20 | 20 | 20 | 20 | 20 | 20 | 20 | 20 | 20 | 20 | 21 | 21 | 20 | 20 | 20 | 21 | 21 | 21 | 21 | 21 | 21 | 20 | 20 | 20 | 20 | 21 | 21 | 21 | 21 | 21 | 21 | 21 | 21 | 21 | 21 | 21 | 21 | 21 | 21 | 21 | 21 | 21 | 21 | 21 | 20 | 19 | 19 | 19 | 19 | 21 | 21 | 21 | 21 | 21 | 21 | 21 | 21 | 20 | 20 | 20 | 20 | 19 | 20 | 20 | 20 | 20 | 20 | 20 | 20 | 20 | 20 | 20 | 20 | 20 | 20 | 20 | 20 | 20 | 20 | 20 | 20 | 20 | 20 | 20 | 20 | 20
Alongamento (min) | NBR-8515 | % | - |  | - | - | - | - | - | - | - | - | - | - | - | - | - | - | - | - | - | - | - | - | - | - | - | - | - | - | - | - | - | - | - | - | - | - | - | - | - | - | - | - | - | - | - | - | - | - | - | - | - | - | - | - | - | - | - | - | - | - | - | - | - | - | - | - | - | - | - | - | - | - | - | - | - | - | - | - | - | - | - | - | - | - | - | - | - | - | - | - | - | - | - | - | - | - | - | - | - | - | - | - | - | - | - | - | - | - | - | - | - | - | - | - | - | - | - | - | - | - | - | - | - | - | - | - | - | - | - | - | - | - | - | - | -
Tensão de Ruptura (min) | NBR-8515 | KPA | - |  | - | - | - | - | - | - | - | - | - | - | - | - | - | - | - | - | - | - | - | - | - | - | - | - | - | - | - | - | - | - | - | - | - | - | - | - | - | - | - | - | - | - | - | - | - | - | - | - | - | - | - | - | - | - | - | - | - | - | - | - | - | - | - | - | - | - | - | - | - | - | - | - | - | - | - | - | - | - | - | - | - | - | - | - | - | - | - | - | - | - | - | - | - | - | - | - | - | - | - | - | - | - | - | - | - | - | - | - | - | - | - | - | - | - | - | - | - | - | - | - | - | - | - | - | - | - | - | - | - | - | - | - | -
Resistencia ao Rasgo (min) | NBR-8516 | N/m | - |  | - | - | - | - | - | - | - | - | - | - | - | - | - | - | - | - | - | - | - | - | - | - | - | - | - | - | - | - | - | - | - | - | - | - | - | - | - | - | - | - | - | - | - | - | - | - | - | - | - | - | - | - | - | - | - | - | - | - | - | - | - | - | - | - | - | - | - | - | - | - | - | - | - | - | - | - | - | - | - | - | - | - | - | - | - | - | - | - | - | - | - | - | - | - | - | - | - | - | - | - | - | - | - | - | - | - | - | - | - | - | - | - | - | - | - | - | - | - | - | - | - | - | - | - | - | - | - | - | - | - | - | - | -
Resistencia a Compressão a 50% (max) | NBR-8910 | KPA | - |  | 3.066667 | 2.8 | 3 | 3.033333 | 3.1 | 3.066667 | 2.9 | 2.9 | 3.266667 | 3.3 | 3.233333 | 3.2 | 3 | 3.233333 | 3.9 | 3.533333 | 3.2 | 3.166667 | 3.166667 | 2.766667 | 3.433333 | 3.4 | 2.933333 | 3.066667 | 2.9 | 2.8 | 2.966667 | 3 | #REF! | 3.633333 | 3.566667 | 3.466667 | 3.433333 | 3.5 | 2.513333 | 3.7 | 2.433333 | 2.766667 | 2.766667 | 3.266667 | 3.166667 | 3.2 | 3.166667 | 3.266667 | 3 | 3.066667 | 3 | 3.2 | 2.933333 | 3.066667 | 3.366667 | 2.766667 | 3.366667 | 3.433333 | 3.5 | 2.5 | 2.77 | 2.94 | 2.533333 | 3.513333 | 3.06 | 3.02 | 3.096667 | 2.65 | 2.61 | 2.68 | 2.66 | 2.66 | 3.06 | 3.346667 | 2.586667 | 2.893333 | 2.856667 | 3.048667 | 2.853333 | 3.2 | 3.12 | 2.846667 | 3.1 | 3.1 | 2.65 | 3.143333 | 2.77 | 3 | 3.183333 | 2.69 | 2.73 | 3.55 | 3.343333 | 3.2 | 3.143333 | 3.06 | 3.55 | 2.976667 | 2.9 | 2.866667 | 3.1 | 2.856667 | 2.86 | 3.14 | 2.853333 | 2.69 | 2.73 | 3.143333 | 3.103333 | 2.816667 | 2.81 | 3.67 | 2.69 | 2.73 | 2.733333 | 2.853333 | 2.92 | 2.69 | 3.386667 | 3.346667 | 2.773333 | 2.45 | 2.73 | 2.933333 | 2.853333 | 2.813333 | 2.45 | 2.49 | 2.486667 | 2.373333 | 2.28 | 2.32 | 2.32 | 2.27 | 2.38 | 2.44 | 2.51
Cellflo - Foam Porosity Meter (Passagem de Ar) | - | % | 35 | 70 | 55.66667 | 58 | 54.33333 | 54.66667 | 58.66667 | 57.66667 | 51.33333 | 50.66667 | 47.33333 | 52.33333 | 62 | 54 | 58 | 58 | 44.66667 | 52.33333 | 60.33333 | 62 | 57.66667 | 63 | 63 | 60.66667 | 59.66667 | 59.66667 | 62.33333 | 57.66667 | 55.33333 | 55 | #REF! | 53 | 59.33333 | 59.33333 | 59.33333 | 57.66667 | 65 | 53.66667 | 61.33333 | 53 | 45.66667 | 51.33333 | 58 | 54 | 54.33333 | 51.66667 | 57.33333 | 53.33333 | 59 | 50.66667 | 55.66667 | 54 | 59.33333 | 52.66667 | 53.33333 | 62.66667 | 61.66667 | 58 | 56.66667 | 57 | 59.33333 | 55 | 56.33333 | 55.66667 | 55.66667 | 56.33333 | 61.66667 | 56.33333 | 56.33333 | 56.33333 | 58.66667 | 63.33333 | 58 | 54 | 55 | 58.66667 | 39.33333 | 52.33333 | 49.66667 | 53.66667 | 54 | 55 | 38 | 53.66667 | 52 | 58.33333 | 55.33333 | 54.33333 | 59.66667 | 46.66667 | 53.33333 | 54 | 55.66667 | 62 | 57.33333 | 57.66667 | 56.33333 | 55 | 60.33333 | 58 | 59.33333 | 58.66667 | 55 | 54 | 56.66667 | 58 | 56 | 50.66667 | 57.33333 | 59 | 51.33333 | 55.66667 | 55.33333 | 54 | 52.33333 | 55.33333 | 52.33333 | 55.33333 | 51.33333 | 49.66667 | 55.33333 | 53.66667 | 58.66667 | 49.33333 | 50.66667 | 54.33333 | 54.33333 | 55 | 51.66667 | 51.66667 | 56 | 51 | 57 | 48.33333 | 49.33333
Os resultados aqui apresentados são dados de boa fé, pois os valores obtidos são por média aritméticas de corpos de prova extraído aleatoriamente de um lote do produto em referência. As amostras foram avaliadas a título de Controle de Qualidade conforme NBR 13579-1:AGO/2011 para verificação das propriedades físicas.
Observações:
Analista